## 流程单
流 程 单 V6 流程单编号：
项目名称： |  |  |  | 部门：
拟制： 持卡人： 项目负责人： 审核： 批准：
片数： |  | 投片日期： |  | 批号：
硅片编号说明及硅片以前加工情况和分批说明：
NO. | 工艺名称 | 工艺 设备 | 日期 | 工艺记录及检验结果
标准清洗工艺组合
| 片数: | 客户要求：
备注：
1 | 3#清洗 | DH02A | 月 日 | 温度： ℃,清洗时间: min
2 | 1#清洗 | DH02B |  | 温度： ℃,清洗时间: min
3 | 2#清洗 | DH02C |  | 温度： ℃,清洗时间: min
4 | 目检 |  |  | 目检：□表面光洁 □不符合要求
5 | □ HF DIP | DH02D |  | 温度： 常温 ；目检：□表面疏水 □不符合要求
操作人签字： 。检验员盖章： 。客户确认： 。
氧化工艺组合
| 片数: | 客户要求：氧化层厚度： A± A
备注：
1 | 3#清洗 | DH02A | 月 日 | 温度： ℃,清洗时间: min
2 | 1#清洗 | DH02B |  | 温度： ℃,清洗时间: min
3 | 2#清洗 | DH02C |  | 温度： ℃,清洗时间: min
4 | 目检 |  |  | 目检：□表面光洁 □不符合要求
5 | □ HF DIP | DH02D |  | 温度： 常温 ；目检：□表面疏水 □不符合要求
6 | 氧化 | DF |  | 炉管号： 、程序名： 、温度： ℃
干氧时间： min 、湿氧时间： min、干氧时间： min
7 | 膜厚测量 | NANO01 | 月 日 | 膜厚： A
操作人签字： 。检验员盖章： 。客户确认： 。
硼 离子注入
| 片数: | 客户要求：注入杂质： 硼 、能量： Kev 、剂量： 离子/cm2 。
备注：□带胶硅片注入前需前烘 温度：120℃、时间：30min □不需要前烘
1 | 硼离子注入 | IMP | 月 日 | 程序名： .
2 | 目检 |  |  | 目检：□表面无损伤 □不符合要求
操作人签字： 。检验员盖章： 。客户确认： 。
磷 离子注入
| 片数: | 客户要求：注入杂质： 磷 、能量： Kev 、剂量： 离子/cm2 。
备注：□带胶硅片注入前需前烘 温度：120℃、时间：30min □不需要前烘
1 | 磷离子注入 | IMP | 月 日 | 程序名： .
2 | 目检 |  |  | 目检：□表面无损伤 □不符合要求
操作人签字： 。检验员盖章： 。客户确认： 。
硼预扩工艺组合
| 片数: | 客户要求：硼预扩温度： ℃ 、O2时间： min 、N2时间： min
备注：□硼预扩后去除硼硅玻璃 HF：H2O=1：15、时间： s □不需要除硼硅玻璃
1 | 3#清洗 | DH02A | 月 日 | 温度： ℃,清洗时间: min
2 | 1#清洗 | DH02B |  | 温度： ℃,清洗时间: min
3 | 2#清洗 | DH02C |  | 温度： ℃,清洗时间: min
4 | 目检 |  |  | 目检：□表面光洁 □不符合要求
5 | □ HF DIP | DH02D |  | 温度： 常温 ；目检：□表面疏水 □不符合要求
6 | 硼预扩 | DF |  | 炉管号： 、程序名： .
温度： ℃ 、O2时间： min 、N2时间： min
7 | 目检 |  |  | 目检：□表面颜色均匀 □不符合要求
操作人签字： 。检验员盖章： 。客户确认： 。
硼主扩工艺组合
| 片数: | 客户要求：□膜厚： A± A、 □方块电阻测量： ± Ω/□
备注：
1 | 3#清洗 | DH02A | 月 日 | 温度： ℃,清洗时间: min
2 | 1#清洗 | DH02B |  | 温度： ℃,清洗时间: min
3 | 2#清洗 | DH02C |  | 温度： ℃,清洗时间: min
4 | 目检 |  |  | 目检：□表面光洁 □不符合要求
5 | □ HF DIP | DH02D |  | 温度： 常温 ；目检：□表面疏水 □不符合要求
6 | 硼主扩 | DF |  | 炉管号： 、程序名： 、温度： ℃
干氧时间： min 、湿氧时间： min、干氧时间： min
N2时间： min
7 | □膜厚测量 | NANO01 | 月 日 | 膜厚： A
| □方块电阻测量 | 4D01 |  | 方块电阻： Ω/□
操作人签字： 。检验员盖章： 。客户确认： 。
磷主扩工艺组合
| 片数: | 客户要求：□膜厚： A± A、 □方块电阻测量： ± Ω/□
备注：
1 | 3#清洗 | DH02A | 月 日 | 温度： ℃,清洗时间: min
2 | 1#清洗 | DH02B |  | 温度： ℃,清洗时间: min
3 | 2#清洗 | DH02C |  | 温度： ℃,清洗时间: min
4 | 目检 |  |  | 目检：□表面光洁 □不符合要求
5 | □ HF DIP | DH02D |  | 温度： 常温 ；目检：□表面疏水 □不符合要求
6 | 磷主扩 | DF21 |  | 程序名： 、温度： ℃、N2时间： min
干氧时间： min 、湿氧时间： min、干氧时间： min
N2时间： min
7 | □膜厚测量 | NANO01 | 月 日 | 膜厚： A
| □方块电阻测量 | 4D01 |  | 方块电阻： Ω/□
操作人签字： 。检验员盖章： 。客户确认： 。
铝合金
| 片数: | 客户要求：铝合金 温度： ℃、N2时间 min、H2时间 min
备注：
1 | 铝合金 | MiNi01 | 月 日 | 温度： ℃、N2时间 min、H2时间 min
2 | 目检 |  |  | 目检：□表面光洁 □不符合要求
操作人签字： 。检验员盖章： 。客户确认： 。
金合金
| 片数: | 客户要求：金合金 温度： ℃、N2时间 min
备注：
1 | 金合金 | MiNi02 | 月 日 | 温度： ℃、N2时间 min
2 | 目检 |  |  | 目检：□表面光洁 □不符合要求
操作人签字： 。检验员盖章： 。客户确认： 。
LPCVD沉积工艺组合
| 片数: | 客户要求：膜类型： 、沉积厚度： A± A
备注：
1 | 3#清洗 | DH02A | 月 日 | 温度： ℃,清洗时间: min
2 | 1#清洗 | DH02B |  | 温度： ℃,清洗时间: min
3 | 2#清洗 | DH02C |  | 温度： ℃,清洗时间: min
4 | 目检 |  |  | 目检：□表面光洁 □不符合要求
5 | □ HF DIP | DH02D |  | 温度： 常温 ；目检：□表面疏水 □不符合要求
6 | LPCVD沉积 | LP |  | 炉管号： 、膜类型： 、程序名： 、沉积时间: min
7 | 膜厚测量 | NANO01 |  | 膜厚： A
操作人签字： 。检验员盖章： 。客户确认： 。
LPCVD沉积（扩散后）
| 片数: | 客户要求：膜类型： 、沉积厚度： A± A
备注：
1 | LPCVD沉积 | LP | 月 日 | 炉管号： 、膜类型： 、程序名： 、沉积时间: min
2 | 膜厚测量 | NANO01 |  | 膜厚： A
操作人签字： 。检验员盖章： 。客户确认： 。
硼主扩（低应力多晶硅退火）
| 片数: | 客户要求：膜厚： A± A
备注：
1 | 多晶硅退火 | DF24 | 月 日 | 温度： ℃、N2时间 min
2 | 膜厚测量 | NANO01 |  | 膜厚： A
操作人签字： 。检验员盖章： 。客户确认： 。
退火（硅玻璃）
| 片数: | 客户要求：温度： ℃、N2时间 min
备注：
1 | 退火 | RTA01 | 月 日 | 温度： ℃、N2时间 min
2 | 目检 |  |  | 目检：□表面光洁 □不符合要求
操作人签字： 。检验员盖章： 。客户确认： 。
高温键合（Si-Si）
| 片数: | 客户要求：温度： ℃、O2时间 h、N2时间 h
备注：
1 | 高温键合 | DF | 月 日 | 炉管号： 程序名： 、温度： ℃
干氧时间： min 、湿氧时间： min、干氧时间： min
N2时间： min
2 | 红外检查 | INFRA | 月 日 | 红外检查：□无明显键合缺陷 □不符合要求
操作人签字： 。检验员盖章： 。客户确认： 。
（Si-Si 高温键合后）氧化
| 片数: | 客户要求：氧化层厚度： A± A
备注：
1 | 氧化 | DF | 月 日 | 炉管号： 程序名： 、温度： ℃
干氧时间： min 、湿氧时间： min、干氧时间： min
2 | 膜厚测量 | NANO01 | 月 日 | 膜厚： A
操作人签字： 。检验员盖章： 。客户确认： 。
Si-Si 预键合工艺组合
| 片数: | 客户要求：腔内压力：□真空 □常压、温度 ℃、压力 Kg、
备注：预对准：□需要 □不需要
1 | 3#清洗 | DH02A | 月 日 | 温度： ℃,清洗时间: min
2 | 1#清洗 | DH02B |  | 温度： ℃,清洗时间: min
3 | 2#清洗 | DH02C |  | 温度： ℃,清洗时间: min
4 | 目检 |  |  | 目检：□表面光洁 □不符合要求
5 | □等离子激活 | NP12 |  | 程序名： ；目检：□表面光洁 □不符合要求
6 | □兆声清洗 | MC01 |  | 频率： 980 KHZ、功率： 250 W、时间： min、
目检：□硅片表面无胶粒残留 □不符合要求
| □双面兆声清洗 | CL8 |  | 程序名： ；目检：□硅片表面无胶粒残留 □不符合要求
7 | 键合 | SB6 |  | □SB6、□SB6e、□EVG、程序名： .
8 | 红外检查 |  |  | 红外检查：□无明显键合缺陷 □不符合要求
操作人签字： 。检验员盖章： 。客户确认： 。
Si-Glass 键合工艺组合
| 片数: | 客户要求：腔内压力：□真空 □常压、温度 ℃、压力 Kg、电压 V、
备注：预对准：□需要 □不需要
1 | 硅片3#清洗 | DH02A | 月 日 | 温度： ℃,清洗时间: min
2 | 硅片1#清洗 | DH02B |  | 温度： ℃,清洗时间: min
3 | 硅片2#清洗 | DH02C |  | 温度： ℃,清洗时间: min
4 | 目检 |  |  | 目检：□表面光洁 □不符合要求
5 | 兆声清洗 | MC01 |  | 频率： KHZ、功率： W、时间： min
6 | 目检 |  |  | 目检：□硅片表面无胶粒残留 □不符合要求
7 | 键合 | SB6 |  | □SB6、□SB6e、□EVG、程序名： .
8 | 目检 |  |  | 目检：□无明显键合缺陷 □不符合要求
操作人签字： 。检验员盖章： 。客户确认： 。
BCB 键合工艺组合
| 片数: | 客户要求：BCB厚度： um± um、压力 Kg
备注：预对准：□需要 □不需要
1 | 3#清洗 | DH02A | 月 日 | 温度： ℃,清洗时间: min
2 | 1#清洗 | DH02B |  | 温度： ℃,清洗时间: min
3 | 2#清洗 | DH02C |  | 温度： ℃,清洗时间: min
4 | 目检 |  |  | 目检：□表面光洁 □不符合要求
5 | 兆声清洗 | MC01 |  | 频率： KHZ、功率： W、时间： min
6 | 目检 |  |  | 目检：□硅片表面无胶粒残留 □不符合要求
7 | BCB涂胶 | RC8 |  | BCB厚度： um
8 | BCB坚膜 | HP8 |  | 坚膜温度： ℃ 、坚膜时间： min
9 | 键合 | SB6 |  | □SB6、□SB6e、□EVG、程序名： .
10 | 红外检查 |  |  | 红外检查：□无明显键合缺陷 □不符合要求
操作人签字： 。检验员盖章： 。客户确认： 。
光刻（薄胶）
| 片数: | 客户要求：图形完整、边缘无毛刺
备注：HMDS：□需要 □不需要;光刻胶厚度： um± um
1 | 涂胶 | RC8 | 月 日 | 胶型： LC100A、转速 转/min 、时间： s
2 | 前烘 | HP8 |  | 前烘温度： ℃ 、前烘时间： s
3 | 光刻 | PR |  | □MA6A、□MA6B、□EVG、曝光时间： s
4 | 显影 | DP01 |  | 显影时间： s
5 | □坚膜烘箱 | VB04 |  | 温度： ℃ 、时间： min
| □坚膜热板 | HP8
6 | 镜检 | STM6 |  | 镜检：□图形完整、边缘无毛刺 □不符合要求
操作人签字： 。检验员盖章： 。客户确认： 。
光刻（厚胶）
| 片数: | 客户要求：图形完整、边缘无毛刺
备注：HMDS：□需要 □不需要;光刻胶厚度： um± um
1 | 涂胶 | RC8 | 月 日 | 胶型： 、转速 转/min 、时间： s
2 | 前烘 | HP8 |  | 前烘温度： ℃ 、前烘时间： min
3 | 光刻 | PR |  | □MA6A、□MA6B、□EVG、曝光时间： s
4 | 显影 | DP01 |  | 显影时间： s
5 | □坚膜烘箱 | VB04 |  | 温度： ℃ 、时间： min
| □坚膜热板 | HP8
6 | 镜检 | STM6 |  | 镜检：□图形完整、边缘无毛刺 □不符合要求
操作人签字： 。检验员盖章： 。客户确认： 。
光刻（喷胶）
| 片数: | 客户要求：图形完整、边缘无毛刺
备注：HMDS：□需要 □不需要;喷胶厚度： um± um
1 | 涂胶 | EVG101 | 月 日 | 程序名: .
2 | 前烘 | HP8 |  | 前烘温度： ℃ 、前烘时间： min
3 | 光刻 | PR |  | □MA6A、□MA6B、□EVG、曝光时间： s
4 | 显影 | DP01 |  | 显影时间： s
5 | □坚膜烘箱 | VB04 |  | 温度： ℃ 、时间： min
| □坚膜热板 | HP8
6 | 镜检 | STM6 |  | 镜检：□图形完整、边缘无毛刺 □不符合要求
操作人签字： 。检验员盖章： 。客户确认： 。
光刻（涂胶保护）
| 片数: | 客户要求：硅片表面被光刻胶完整覆盖
备注：HMDS：□需要 □不需要;光刻胶厚度： um± um
1 | 背面涂胶保护 | RC8 | 月 日 | 胶型： 、转速 转/min 、时间： s. 目检：□硅片表面被光刻胶完整覆盖 □不符合要求
2 | □坚膜烘箱 | VB04 |  | 温度： ℃ 、时间： min
| □坚膜热板 | OV02
操作人签字： 。检验员盖章： 。客户确认： 。
光刻（双面对准）
| 片数: | 客户要求：图形完整、边缘无毛刺
备注：HMDS：□需要 □不需要;正面光刻胶厚度： um± um、背面光刻胶厚度： um± um
1 | 涂胶 | RC8 | 月 日 | 胶型： 、转速 转/min 、时间： s
2 | 前烘 | HP8 |  | 前烘温度： ℃ 、前烘时间： s
3 | 光刻 | PR |  | □MA6A、□MA6B、□EVG、曝光时间： s
4 | 显影 | DP01 |  | 显影时间： s
5 | □坚膜烘箱 | VB04 |  | 温度： ℃ 、时间： min
| □坚膜热板 | OV02
6 | 镜检 | STM6 |  | 镜检：□图形完整、边缘无毛刺 □不符合要求
7 | 背面涂胶 | RC8 |  | 胶型： 、转速 转/min 、时间： s
8 | 背面前烘 | HP8 |  | 前烘温度： ℃ 、前烘时间： min
9 | 背面光刻 | PR |  | □MA6A、□MA6B、□EVG、曝光时间： s
10 | 背面显影 | DP01 |  | 显影时间： s
11 | □背面坚膜烘箱 | VB04 |  | 温度： ℃ 、时间： min
| □背面坚膜热板 | OV02
12 | 背面镜检 | STM6 |  | 镜检：□图形完整、边缘无毛刺 □不符合要求
操作人签字： 。检验员盖章： 。客户确认： 。
CO2超临界点释放
| 片数: | 客户要求：CO2超临界干燥
备注：超临界干燥前进行DI水浸泡清洗、丙酮浸泡清洗、乙醇浸泡清洗
1 | CO2超临界干燥 | CO2D | 月 日 | purge时间： min
2 | 镜检 | STM6 |  | 镜检：□器件结构清晰完整 □不符合要求
操作人签字： 。检验员盖章： 。客户确认： 。
氮化硅腐蚀工艺组合
| 片数: | 客户要求：去除腐蚀窗口的氮化硅层
备注：
1 | □ HF DIP | EH5B | 月 日 | 温度： 常温 ；目检：□表面疏水 □不符合要求
2 | 氮化硅腐蚀 | EH6C |  | 温度： ℃、时间: min;镜检：□腐蚀窗口的氮化硅层已去净□不符合要求
操作人签字： 。检验员盖章： 。客户确认： 。
KOH腐蚀工艺组合
| 片数: | 客户要求：腐蚀深度： um± um
备注：
1 | □ HF DIP | EH5B | 月 日 | 温度： 常温 ；目检：□表面疏水 □不符合要求
2 | KOH腐蚀 | EH8 |  | 腐蚀槽：□A、□B、□C 、温度： ℃、时间: min
3 | 台阶仪测量 | TD01 | 月 日 | 腐蚀深度： um
4 | KOH后硫酸清洗 | EH1B | 月 日 | 温度： ℃、目检：□表面光洁 □不符合要求
操作人签字： 。检验员盖章： 。客户确认： 。
（KOH后）硫酸清洗
| 片数: | 客户要求：KOH后硫酸清洗
备注：
1 | KOH后硫酸清洗 | EH1B | 月 日 | 温度： ℃、时间: min;目检：□表面光洁 □不符合要求
操作人签字： 。检验员盖章： 。客户确认： 。
（金属后）硫酸清洗
| 片数: | 客户要求：清洗
备注：适用于金属后表面金属已被剥离的硅片的清洗
1 | 金属后硫酸清洗 | EH6A | 月 日 | 温度： ℃、时间: min;目检：□表面光洁 □不符合要求
操作人签字： 。检验员盖章： 。客户确认： 。
SiO2（KOH后）腐蚀
| 片数: | 客户要求：腐蚀KOH后SiO2层
备注：
1 | KOH后SiO2腐蚀 | EH1A | 月 日 | 温度：室温℃、时间: min;
2 | 镜检 | STM6 |  | 镜检：□腐蚀窗口的SiO2层已去除干净 □不符合要求
操作人签字： 。检验员盖章： 。客户确认： 。
SiO2（金属前）腐蚀工艺组合
| 片数: | 客户要求：腐蚀SiO2层（金属前）
备注：
1 | □ 打底膜 | E300 | 月 日 | 程序： 02 ；镜检：□表面无胶颗粒残留 □不符合要求
2 | SiO2腐蚀 | DH3B |  | 温度： ℃、时间: min;镜检：□腐蚀窗口的SiO2层已去除干净□不符合要求
操作人签字： 。检验员盖章： 。客户确认： 。
金腐蚀工艺组合
| 片数: | 客户要求：去除腐蚀窗口的金层
备注：
1 | □ 打底膜 | EP01 | 月 日 | 程序： 02 ；镜检：□表面无胶颗粒残留 □不符合要求
2 | 金腐蚀 | EH7B |  | 温度：室温℃、时间: min;镜检：□腐蚀窗口的金层已去除干净□不符合要求
操作人签字： 。检验员盖章： 。客户确认： 。
铬腐蚀
| 片数: | 客户要求：去除腐蚀窗口的铬
备注：
1 | 铬腐蚀 | 自配 | 月 日 | 温度：室温 、时间: min;镜检：□腐蚀窗口的铬已去除干净□不符合要求
操作人签字： 。检验员盖章： 。客户确认： 。
铝腐蚀工艺组合
| 片数: | 客户要求：去除腐蚀窗口的铝层
备注：
1 | □ 打底膜 | EP01 | 月 日 | 程序： 02 ；镜检：□表面无胶颗粒残留 □不符合要求
2 | 铝腐蚀 | EH6B |  | 温度： ℃、时间: min;镜检：□腐蚀窗口的铝层已去除干净 □不符合要求
操作人签字： 。检验员盖章： 。客户确认： 。
铝硅屑漂洗
| 片数: | 客户要求：去除腐蚀窗口的铝硅屑
备注：
1 | 铝硅屑漂洗 | EH7C | 月 日 | 温度：常温 、时间: min;镜检：□腐蚀窗口的铝硅屑已去除干净□不符合要求
操作人签字： 。检验员盖章： 。客户确认： 。
其它金属腐蚀
| 片数: | 客户要求：去除腐蚀窗口的金属层
备注：自配溶液
1 | 金属腐蚀 |  | 月 日 | 温度：□常温、□ ℃、时间 min
2 | 镜检 | SMT6 |  | 镜检：□腐蚀窗口的金属层已去除干净 □不符合要求
操作人签字： 。客户确认： 。
IonBeam工艺组合
| 片数: | 客户要求：刻蚀材料： 、刻蚀厚度： A± A
备注：
1 | □ 打底膜 | EP01 | 月 日 | 程序： 02 ；镜检：□表面无胶颗粒残留 □不符合要求
2 | IonBeam | IBE01 |  | 程序名： 、刻蚀时间 min
3 | □镜检 | STM6 | 月 日 | 镜检：□刻蚀窗口介质层已刻蚀干净 □不符合要求
| □膜厚测量 | NANO01 |  | 刻蚀厚度： A
操作人签字： 。检验员盖章： 。客户确认： 。
Tegal903 RIE工艺组合
| 片数: | 客户要求：刻蚀材料： 、刻蚀厚度： A± A
备注：打底膜前可先入烘箱 温度： 135 ℃、时间： 30 min
1 | □ 打底膜 | EP01 | 月 日 | 程序： 02 ；镜检：□表面无胶颗粒残留 □不符合要求
程序名： 、刻蚀时间 min
2 | Tegal903 RIE | RIE01 | 月 日 | Pressure: mTorr、Power: W、CHF3: sccm、
SF6: sccm、He: sccm.
3 | □目检 | STM6 | 月 日 | 目检：□刻蚀窗口介质层已刻蚀干净 □不符合要求
| □膜厚测量 | NANO01 |  | 刻蚀厚度： A
操作人签字： 。检验员盖章： 。客户确认： 。
Samco RIE工艺组合
| 片数: | 客户要求：刻蚀材料： 、刻蚀厚度： A± A
备注：打底膜前可先入烘箱 温度： 135 ℃、时间： 30 min
1 | □ 打底膜 | EP01 | 月 日 | 程序： 02 ；镜检：□表面无胶颗粒残留 □不符合要求
|  | RIE02 |  | 程序名： 、刻蚀时间 min
2 | Samco RIE |  | 月 日 | Pressure: Pa、Power: / W、CHF3: sccm、
SF6: sccm、Ar: sccm.
3 | □目检 | STM6 | 月 日 | 目检：□刻蚀窗口介质层已刻蚀干净 □不符合要求
| □膜厚测量 | NANO01 |  | 刻蚀厚度： A
操作人签字： 。检验员盖章： 。客户确认： 。
HF 干法腐蚀工艺组合
| 片数: | 客户要求：刻蚀材料： 、刻蚀厚度： um± um
备注：
1 | HF 干法腐蚀 | HF | 月 日 | 程序名： 、刻蚀时间 min
HF: sccm、EtOH: sccm
2 | □目检 | STM6 | 月 日 | 目检：□刻蚀窗口介质层已刻蚀干净 □不符合要求
| □膜厚测量 | NANO01 |  | 刻蚀厚度： um
操作人签字： 。检验员盖章： 。客户确认： 。
Deep RIE工艺组合
| 片数: | 客户要求：刻蚀深度： um± um
备注：
1 | □ 打底膜 | EP01 | 月 日 | 程序： 02 ；镜检：□表面无胶颗粒残留 □不符合要求
2 | Deep RIE | DRIE |  | □STS、□ALCATEL、□SPTS、□DSE、程序名： 、
3 | 测量 | STM6 |  | 刻蚀时间 min、刻蚀深度： um
操作人签字： 。检验员盖章： 。客户确认： 。
XeF2 腐蚀
| 片数: | 客户要求：释放器件
备注：XeF2腐蚀前先入氮气烘箱 温度： 135 ℃、时间： 10 min
1 | □ HF DIP | 自配 | 月 日 | （自配）温度： 常温 ；目检：□表面疏水 □不符合要求
2 | XeF2 腐蚀 | XeF01 | 月 日 | 刻蚀时间： s、循环次数： 次
3 | 镜检 | STM6 |  | 镜检：□器件已释放 □不符合要求
操作人签字： 。检验员盖章： 。客户确认： 。
去胶工艺组合
| 片数: | 客户要求：□等离子去胶、□金属前去胶、□有机去胶
备注：□超声去胶、□丙酮去胶
1 | □等离子去胶 | EP01 | 月 日 | 程序： 01 、时间: min; 镜检：□表面无胶颗粒残留 □不符合要求
| □金属前去胶 | EH5A |  | 温度： ℃、时间: min;目检：□表面光洁 □不符合要求
| □有机去胶 | EH7A |  | 温度： ℃、时间: min;镜检：□表面无胶颗粒残留 □不符合要求
| □超声去胶 | UCLA |  | （自配）时间: min;镜检：□表面无胶颗粒残留 □不符合要求
| □丙酮去胶 | 自配 |  | （自配）时间: min;镜检：□表面无胶颗粒残留 □不符合要求
操作人签字： 。检验员盖章： 。客户确认： 。
金属溅射工艺组合
| 片数: | 客户要求：薄膜类型： 、沉积厚度： A± A
备注：
1 | □ HF DIP | EH5B | 月 日 | 温度： 常温 ；目检：□表面疏水 □不符合要求
2 | 金属沉积 | SPT |  | □3180、□3300、□Denton、□XM90、程序名： 、溅射时间： s
电源/功率： 、基片温度： ℃、腔体压力/氩气压力： .
3 | 台阶仪测量 | TD01 |  | 沉积厚度 A
操作人签字： 。检验员盖章： 。客户确认： 。
金属蒸发工艺组合
| 片数: | 客户要求：薄膜类型： 、蒸发厚度： A± A
备注：
1 | □ HF DIP | EH5B | 月 日 | 温度： 常温 ；目检：□表面疏水 □不符合要求
2 | 金属沉积 | BC-1800C |  | 程序名： 、蒸发速率： A/s
功率： 、基片温度： ℃、腔体压力： Torr
3 | 台阶仪测量 | TD01 |  | 蒸发厚度 A
操作人签字： 。检验员盖章： 。客户确认： 。
PECVD工艺组合
| 片数: | 客户要求：薄膜类型： 、沉积厚度： A± A
备注：
1 | □ HF DIP | EH5B | 月 日 | 温度： 常温 ；目检：□表面疏水 □不符合要求
2 | PECVD沉积 | PECVD |  | 程序名： 、沉积时间 min
3 | 膜厚测量 | SOPRA |  | 沉积厚度 A
操作人签字： 。检验员盖章： 。客户确认： 。
电镀工艺组合
| 片数: | 客户要求：薄膜类型： 、电镀厚度： A± A
备注：电镀前先告知种子层金属： 、镀层面积： cm2
1 | □ 打底膜 | EP01 | 月 日 | 程序： 02 ；镜检：□表面无胶颗粒残留 □不符合要求
2 | 电镀 |  |  | 电流： A、电压： 、电镀时间： .
3 | 膜厚测量 | TD01 |  | 电镀厚度 A
操作人签字： 。检验员盖章： 。客户确认： 。
CMP工艺组合
| 片数: | 客户要求：□减薄 研磨厚度： um± um、 □抛光
备注：
1 | □研磨 | CMP01 | 月 日 | 磨盘转速： rpm、实际研磨厚度： um、研磨时间: min
| □抛光 | CMP02 |  | 磨盘转速： rpm、时间 min;目检：□表面光洁、无明显粗糙□不符合要求
2 | □DIW超声 | UCLA | 月 日 | 时间： 10 min、镜检：□表面洁净 □不符合要求
3 | □EPA超声 | UCLA
4 | KOH后硫酸清洗 | EH1B | 月 日 | 温度： ℃、时间: min;目检：□表面光洁 □不符合要求
5 | HF DIP | 自配 |  | （自配）温度： 常温 ；目检：□表面疏水 □不符合要求
操作人签字： 。检验员盖章： 。客户确认： 。
（其它）
| 片数: | 客户要求： （要求工艺参数或工艺条件）
备注：
1 | （工艺名称） |  | 月 日 | （实际工艺参数）
2 | （工艺检验手段） |  |  | （实际检验结果）
操作人签字： 。客户确认： 。
扫描电子显微镜
| 片数: | 客户要求： □样品观察 □EDS □电子束曝光
备注：
1 | □ Au蒸发 | EH5B | 月 日 | 程序： ；
2 | 扫描电子显微镜 | S4800 |  | 时间：
操作人签字： 。检验员盖章： 。客户确认： 。
聚焦离子束
| 片数: | 客户要求： □样品制作 □Pt
备注：
1 | □ Au蒸发 | EH5B | 月 日 | 程序： ；
2 | 聚焦离子束 | S4800 |  | 时间：
操作人签字： 。检验员盖章： 。客户确认： 。
注：黄色筐内内容在填写流程单时写入，各模块根据需要排列组合，各步骤可增加可重复可删除。
请在工艺名称栏和备注栏的方框中按客户要求做选择，不打勾将被认为此步工艺不做。
流程单必须经过审核后方可打印。